## ТЗ на ротор миксера
ТЕХНИЧЕСКОЕ ЗАДАНИЕ
на изготовление и поставку звездочки ротора миксера дозирующего, пальчикового «John Broeders machins» для ООО "ВОЛМА"
№ | Перечень основных данных и требований | Основные данные и требования
1 | 2 | 3
1 | Контактная информация
| Заказчик: | ООО "ВОЛМА"
| Ответственный по техническим вопросам: | Нургалиев Бауржан Берикович, главный механик 8 (906)-404-12-34, vsk-nurgaliev@volma.ru
| Интернет-Сайт: | www.volma.ru
| Почтовый адрес: | 400019, г. Волгоград, ул. Крепильная, 128
2 | Предмет тендера
| Наименование, габаритный размер, технические требования к совместимости поставляемого товара с уже имеющимся (см. графическое приложение) | в соответствии с чертежом звездочки в сборе 1000.01.100.000СБ (Приложение 2-4)
Технические характеристики, свойства материалов
Материал изготовления (наименование, марка материала)
| Необходимое количество, шт. | 1 шт.
| Назначение | Перемешивание гипсового вяжущего и воды до получения однородной массы. Рабочая температура до +36° С .
| Место планируемой установки, климатические условия | Цех ГКЛ ООО "ВОЛМА", температура окружающей среды от +5 до +40 С.
| Режим работы оборудования | Круглосуточно, круглогодично
3 | Требования к качеству | Материал звездочки - сталь нержавеющая 12Х18Н10Т с нанесением хромового покрытия. Требование к хромированию: - хром твердый 98,60%; - способ нанесения - гальванический; - шероховатость поверхности покрытия - Ra 0,16 (полировка до зеркального блеска); - толщина покрытия - 100 мкм после полировки. - твердость покрытия - 65÷70 НRC. Поставляемый товар должен быть новым (товаром, который не был в употреблении, в ремонте, не был восстановлен) изготовлен согласно чертежей (Приложение № 1).
4 | Требования к поставщику | Не установлены.
5 | Гарантийный срок | Гарантийный срок не менее 18 месяцев. В течение всего гарантийного срока Поставщик гарантирует устранение дефектов и недостатков, возникших в процессе эксплуатации объекта (в т.ч. скрытых, которые невозможно было выявить при приёмке). Устранение дефектов и недостатков поставщик осуществляет собственными силами и средствами, без взимания дополнительной платы.
6 | Срок поставки | до 29.06.2024 г.
7 | Место поставки | 400019, г. Волгоград, ул. Крепильная, 128
8 | Форма и порядок оплаты | Безналичный расчет. Порядок оплаты предлагается Участникам тендера и является одним из критериев оценки. Предпочтительной является оплата по факту поставки товара с отсрочкой платежа. Датой выполнения Заказчиком обязательства по оплате считается дата списания денежных средств с расчетного счета Заказчика.
9 | Требования к цене | В цену товара должны быть включены все расходы Участника тендера по изготовлению, доставке, упаковке, маркировке, погрузке, транспортировке, разгрузке товаров, а также прочие расходы и налоги, уплаченные или подлежащие уплате в процессе исполнения договора.
10 | Приложения | Приложение №1. Спецификация. Приложение №/№2,3,4. Чертежи

## 1. Спецификация
Приложение 1
Ведомость материалов
№ п/п | Наименование | Ед. измерения | Кол-во | Приложение
Звездочка сборная |  |  |  | 2. Звездочка в сборе'!A1
1 | Ступица | шт. | 1 | 3.Ступица
2 | Звездочка | шт. | 1 | 4. Звездочка

## 2. Звездочка в сборе
Приложение 2.

## 3. Ступица
Приложение 3.

## 4. Звездочка
Приложение 4.