## ТЗ на огнеупорные материалы
ТЕХНИЧЕСКОЕ ЗАДАНИЕ
на поставку огнеупорных изделий для ООО "ВОЛМА"
№ | Перечень основных данных и требований | Основные данные и требования
1 | 2 | 3
1 | Контактная информация
| Заказчик: | ООО "ВОЛМА"
| Ответственный по техническим вопросам: | Нургалиев Бауржан Берикович, главный механик, +7 (906)-404-12-34, vsk-nurgaliev@volma.ru
| Интернет-Сайт: | www.volma.ru
| Почтовый адрес: | 400019, г. Волгоград, ул. Крепильная, 128
2 | Предмет тендера
| Наименование, марка, модель, артикул, производитель | В соответствии с Приложениями 1-3
Габаритные размеры
Материал изготовления, свойства материала
Производительность
Мощность двигателя
Плотность
И другие характеристики
Количество в натуральных (физических) единицах
Технические требования к совместимости поставляемого товара с уже имеющимся
| Назначение | Огнеупорный материал, установленный в топочной части оборудования
| Место планируемой установки, климатические условия | 1.Топка гипсоварочного котла №1 на участке гипсоварения; 2.Теплогенераторы №1, №3 на участке ГКЛ; 3.Теплогенератор №2 на участке ГКЛ; 4. Котел СМА-158 №4 на участке гипсоварения; 5. Печь обжиговая HR-5 на участке Ангидрит.
| Режим работы оборудования | Круглосуточно, круглогодично
3 | Требования к качеству | Поставляемый товар должен быть новым (товаром, который не был в употреблении, в ремонте, не был восстановлен). Год выпуска 2021-2022 года. ГОСТ, ТУ и другие технические требования указаны в Приложениях 1-3. Требования к предоставлению сертификации: -сертификат соответствия на товар -паспорт на товар -в случае, если товар не подлежит сертификации, то при поставке товара должно быть предоставлено отказное письмо, свидетельствующее, что данный товар не включен в перечень товаров и услуг, подлежащих обязательной сертификации на территории РФ.
4 | Требования к поставщику
5 | Требования к обязательности осуществления монтажа и пусконаладочным работам, к обучению лиц, осуществляющих использование и обслуживание товара | Указывается при необходимости.
6 | Гарантийный срок | Гарантийный срок не менее 12 месяцев. В течение всего гарантийного срока Поставщик гарантирует устранение дефектов и недостатков, возникших в процессе эксплуатации объекта (в т.ч. скрытых, которые невозможно было выявить при приёмке). Устранение дефектов и недостатков поставщик осуществляет собственными силами и средствами, без взимания дополнительной платы.
7 | Срок поставки | до 30 ноября 2023 г. Сформированные пакеты (поддоны) с продукцией упаковывать в термоусадочную пленку толщиной не менее 0,2 мм по ГОСТ 25951 или другую пленку, предохраняющую пакет от попадания атмосферных осадков
8 | Место поставки | ООО ВОЛМА, 400019, г. Волгоград, ул. Крепильная, 128
9 | Форма и порядок оплаты | Безналичный расчет. Порядок оплаты предлагается Участникам тендера и является одним из критериев оценки. Предпочтительной является оплата по факту поставки товара. Датой выполнения Заказчиком обязательства по оплате считается дата списания денежных средств с расчетного счета Заказчика.
10 | Требования к цене | В цену товара должны быть включены все расходы Участника тендера по изготовлению, доставке, упаковке, маркировке, погрузке, транспортировке, разгрузке товаров, а также прочие расходы и налоги, уплаченные или подлежащие уплате в процессе исполнения договора – для поставки товаров.
11 | Приложения | 1. Приложение №1 Спецификация огнеупорных изделий 2. Приложение №2 Спецификация с расшифровкой по объектам 3. Приложение №3 Чертежи и визуализация огнеупорных изделий (на 2 листах)

## Приложение 1
Приложение 1
Спецификация огнеупорных изделий
№ п/п | Наименование | ГОСТ, тех.характеристики | Ед.изм. | Ко-во
1 | Горелочный камень ГНП-8 1500-1700С | ГОСТ 22422-77 Средняя плотность -2800-2900 кг/м3, массовая доля-85%, плотность на сжатие-35мПа, макс.Т-1700С | шт. | 3
2 | Горелочный камень ГНП-7 1500-1700С | ГОСТ 22422-77 Средняя плотность -2800-2900 кг/м3, массовая доля-85%, плотность на сжатие-35мПа, макс.Т-1700С | шт. | 1
13 | Кирпич шамотный уплатненный ШЦУ-4 | ГОСТ 21436-2004 Содержание,% не менее Аl2О3 не менее 32, Огнеупорность, oС, не ниже 1370, Температура начала размягчения, oС, не менее 1710, Предел прочности при сжатии, Н/мм2, не менее 25, Открытая пористость, %, не более 20 | шт. | 1400
14 | Кирпич шамотный уплатненный ШЦУ-5 |  | шт. | 700
11 | Кирпич огнеупорный шамотный ША № 25 250х124х65х55мм, вес 3,4 кг | ГОСТ 390-96 Плотность-1,7-1,9 т/куб.м, Прочность на сжатие-15-20 Н/мм2, Теплопроводность- 0,2-0,7 Вт/мК, Огнеупорность-+1690 °С Максимальная температура применения +1400 °С | шт. | 3450
12 | Кирпич огнеупорный шамотный ША № 26 250х124х65х45мм, вес 3,1 кг |  | шт. | 2350
3 | Кирпич огнеупорный шамотный ША № 44 230х114х65х55, вес 3,2 кг |  | шт. | 1850
4 | Кирпич огнеупорный шамотный ША № 45 230х114х65х45, вес 3,1 кг |  | шт. | 485
5 | Кирпич огнеупорный шамотный ША № 5 230х114х65мм, вес 3,6 кг |  | шт. | 18626
6 | Кирпич термостойкий красный (керамический полнотелый лицевой) 250х120х65, вес 3,5кг | ГОСТ 530-2007 Плотность-1,7-1,8 т/куб.м, Водопоглощение 9-11%, Теплопроводность- 0,4-0,7 Вт/мК, Огнеупорность-+1000С | шт. | 6500
7 | Кирпич огнеупорный шамотный пятовый ША № 69 250х230х124х236х53х105мм | ГОСТ 390-96 Плотность-1,7-1,9 т/куб.м, Прочность на сжатие-15-20 Н/мм2, Теплопроводность- 0,2-0,7 Вт/мК, Огнеупорность-+1690 °С Максимальная температура применения +1400 °С | шт. | 32
8 | Кирпич огнеупорный шамотный ША № 94 460х230х75 вес 17,2 кг |  | шт. | 103
9 | Мертель ММК-72 тонкий помол | ГОСТ 6137-2015 Массовая доля, %: Al2O3 свыше - 72; Fе2О3, не более - 1.5; изменение массы при прокаливании в пределах 1.6 - 3,0; доля влаги не более - 5; порошок муллитокорундовый, фракция от 0-5мм. | кг | 270
10 | Мертель МШ-39 | ГОСТ-6137-2015 Массовая доля, %: Аl2О3 не менее - 39; Fе2О3, не более - 2.5; Nа2СО3 в пределах 0,12 - 0,18; изменение массы при прокаливании в пределах 1.3 - 3,2; доля влаги не более - 5. Огнеупорность не ниже -1730°С | тн | 8
15 | Цемент М-500 | ГОСТ 31108-2022 | тн | 1.25

## Приложение 2 (по объектам)
Приложение 2
Спецификация с расшифровкой по объектам
Объект | Наименование | ГОСТ, тех.характеристики | Ед.изм. | Количество
1.Топка гипсоварочного котла №1 на участке гипсоварения | Кирпич огнеупорный шамотный ША № 25 250х124х65х55мм, вес 3,4 кг | ГОСТ 390-96 Плотность-1,7-1,9 т/куб.м, Прочность на сжатие-15-20 Н/мм2, Теплопроводность- 0,2-0,7 Вт/мК, Огнеупорность-+1690 °С Максимальная температура применения +1400 °С | шт | 800
| Кирпич огнеупорный шамотный ША № 44 230х114х65х55, вес 3,2 кг |  | шт | 180
| Кирпич огнеупорный шамотный ША № 45 230х114х65х45, вес 3,1 кг |  | шт | 60
| Кирпич огнеупорный шамотный ША № 5 230х114х65мм, вес 3,6 кг |  | шт | 2900
| Кирпич огнеупорный шамотный ША № 94 460х230х75 вес 17,2 кг |  | шт | 3
| Кирпич огнеупорный шамотный пятовый ША № 69 250х230х124х236х53х105мм |  | шт | 32
| Кирпич термостойкий красный (керамический полнотелый лицевой) 250х120х65, вес 3,5кг | ГОСТ 530-2007 Плотность-1,7-1,8 т/куб.м, Водопоглощение 9-11%, Теплопроводность- 0,4-0,7 Вт/мК, Огнеупорность-+1000 | шт | 5000
| Цемент М-500 | ГОСТ 31108-2022 | тн | 1.25
| Блок горелочный ГНП-7 | ГОСТ 22422-77 Средняя плотность -2800-2900 кг/м3, массовая доля-85%, плотность на сжатие-35мПа, макс.Т-1700С | шт | 1
| Мертель МШ-39 | ГОСТ-6137-2015 Массовая доля, %: Аl2О3 не менее - 39; Fе2О3, не более - 2.5; Nа2СО3 в пределах 0,12 - 0,18; изменение массы при прокаливании в пределах 1.3 - 3,2; доля влаги не более - 5. Огнеупорность не ниже -1730°С | тн | 3
2.Теплогенераторы № 1, № 2, № 3 на участке ГКЛ; | Мертель ММК-72 тонкий помол | ГОСТ 6137-2015 Массовая доля, %: Al2O3 свыше - 72; Fе2О3, не более - 1.5; изменение массы при прокаливании в пределах 1.6 - 3,0; доля влаги не более - 5; порошок муллитокорундовый, фракция от 0-5мм. | тн | 0.27
| Кирпич огнеупорный шамотный ША № 44 230х114х65х55, вес 3,2 кг | ГОСТ 390-96 Плотность-1,7-1,9 т/куб.м, Прочность на сжатие-15-20 Н/мм2, Теплопроводность- 0,2-0,7 Вт/мК, Огнеупорность-+1690 °С Максимальная температура применения +1400 °С | шт | 1570
| Кирпич огнеупорный шамотный ША № 45 230х114х65х45, вес 3,1 кг |  | шт | 385
| Кирпич огнеупорный шамотный ША № 5 230х114х65мм, вес 3,6 кг |  | шт | 726
| Горелочный камень ГНП-8 1500-1700С | ГОСТ 22422-77 Средняя плотность -2800-2900 кг/м3, массовая доля-85%, плотность на сжатие-35мПа, макс.Т-1700С | шт | 3
4. Котел СМА-158 №4 на участке гипсоварения | Кирпич огнеупорный шамотный ША № 25 250х124х65х55мм, вес 3,4 кг | ГОСТ 390-96 Плотность-1,7-1,9 т/куб.м, Прочность на сжатие-15-20 Н/мм2, Теплопроводность- 0,2-0,7 Вт/мК, Огнеупорность-+1690 °С Максимальная температура применения +1400 °С | шт | 300
| Кирпич огнеупорный шамотный ША № 44 230х114х65х55, вес 3,2 кг |  | шт | 100
| Кирпич огнеупорный шамотный ША № 45 230х114х65х45, вес 3,1 кг |  | шт | 40
| Кирпич огнеупорный шамотный ША № 5 230х114х65мм, вес 3,6 кг |  | шт | 15000
| Кирпич огнеупорный шамотный ША № 94 460х230х75 вес 17,2 кг | ГОСТ 390-96 Средняя плотность -2800-2900 кг/м3, массовая доля-85%, плотность на сжатие-35мПа, макс.Т-1700С | шт | 100
| Кирпич термостойкий красный (керамический полнотелый лицевой) 250х120х65, вес 3,5кг | ГОСТ 530-2007 Плотность-1,7-1,8 т/куб.м, Водопоглощение 9-11%, Теплопроводность- 0,4-0,7 Вт/мК, Огнеупорность-+1000 | шт | 1500
| Мертель МШ-39 | ГОСТ-6137-2015 Содержание,% не менее Аl2О3 не менее 39, Nа2СО3 0,12 - 0,18, Fе2О3, не более 2.5%, Изменение массы при прокаливании % 1.3 - 3 Влажность % не более 5 Огнеупорность не ниже 1690С | тн | 5
5. Ротативная HR-5 на участке Ангидрид | Кирпич огнеупорный шамотный ША № 25 250х124х65х55мм, вес 3,4 кг | ГОСТ 390-96 Плотность-1,7-1,9 т/куб.м, Прочность на сжатие-15-20 Н/мм2, Теплопроводность- 0,2-0,7 Вт/мК, Огнеупорность-+1690 °С Максимальная температура применения +1400 °С | шт | 2350
| Кирпич огнеупорный шамотный ША № 26 250х124х65х45мм, вес 3,1 кг |  | шт | 2350
| Кирпич шамотный уплатненный ШЦУ-4 | ГОСТ 21436-2004 Содержание,% не менее Аl2О3 не менее 32, Огнеупорность, oС, не ниже 1370, Температура начала размягчения, oС, не менее 1710, Предел прочности при сжатии, Н/мм2, не менее 25, Открытая пористость, %, не более 20 | шт | 1400
| Кирпич огнеупорный шамотный ШЦУ-5 |  | шт | 700

## Приложение 3 (чертежи, визуализ
| Приложение 3 |  |  |  | Приложение 3
Чертежи и визуализация огнеупорных изделий | лист 1 |  |  |  | лист 2
|  | Кирпич ША № 25 | Кирпич ША № 26 | Кирпич ШЦУ-4 (5)
|  | Кирпич ША № 45 | Кирпич ША № 44 | Кирпич ША № 5
|  | Кирпич пятовый ША № 69 | Кирпич ША № 94