## ТЗ
ТЕХНИЧЕСКОЕ ЗАДАНИЕ
Ремонтные работы по восстановлению антикоррозионного лакокрасочного покрытия металлокаркаса, колонн и связей в осях S-12/19 на участке ПГП ООО"ВОЛМА-Воскресенск".
№ | Перечень основных данных и требований | Основные данные и требования
1 | 2 | 3
I | Контактная информация
| Заказчик: | ООО"ВОЛМА -Воскресенск"
| Ответственный за переговоры (ФИО, должность) | Старосветсков А.В., Мулин М.А., Храмов В.П.
| Тел./Факс: | Тел/факс Моб 8-916 421 7495
| Интернет-Сайт: | www.volma.ru
| E-mail: | hramov@volma.ru
| Почтовый адрес: | Россия 140205 М.О., г.Воскресенск ул. Кирова д.3.стр.1.
II | Общие сведения/Основные данные (заполняет Покупатель):
1 | Назначение работ: | Ремонтные работы антикоррозионной защиты методом окраски металлических конструкций с отметки 0.000 до +9.000 согласно схеме и фото (приложение №1)
2 | Повреждения лакокрасочного покрытия: | 1 Налет ржавчины на поверхности металлоконструкций, 2 Налет ржавчины на болтовых соединениях металлоконструкций
3 | Подготовка поверхности: | 1.Устранение налета, пузырения, отслоения, ржавчины на металлоконструкциях. 2.Устранение дефектов покрытия вызванных сварочными работами. 3.Устранение налета ржавчины на болтовых соединениях металлоконструкций 4. Наненсение преобразователя ржавчины
4 | Способы очистки поверхности стальных конструкций | 1. Электроинструментом и ручным инструментом с применением абразивных щеток. 2. Обработка металлоконструкций преобразователем ржавчины
5 | Окрашиваемая поверхность: | Внешний вид: шероховатая металлическая чистая поверхность серого или темно-желтого цвета. Степень очистки от окислов: По ГОСТ 9.402-2004 - 2 (Вторая). При осмотре невооруженным глазом не обнаружены окалина, ржавчина, пригар, остатки формовочной смеси и другие неметаллические слои. Степень качества обезжиривания поверхности от масляных и жировых загрязнений: По ГОСТ 9.402 Первая. При проверки бумагой не должно быть масленных , пятен , разводов.
| Cтепени очистки | НТД ISO 8501-1:2014. Металоконструкция - III. ISO-St 3 Очень тщательная очистка вручную и электроинструментами Трудно доступные места - III. ISO-St 3 Очень тщательная очистка вручную и электроинструментами
6 | Толщина нанасимого покрытия: | Толщина комплексного покрытия - 80 мкм (На сухом покрытии) согласно руководству по применению эмали КО-868 (в два слоя до достижения комплексного покрытия)
7 | Перед окраской поверхность должна быть без: | Окалин, окислов, органических загрязнений (масла, жира), заусенцев, острых кромок, остатков флюса,сварочных брызг.
9 | Технология ремонта лакокрасочного покрытия: | Перед началом каждой рабочей смены согласно регламенту нанесения эмали КО-868 следует проверить: 1.Условия окружающей среды (температуру воздуха, относительную влажность); 2.Температуру точки росы; 3.Отсутствие влаги и масляных загрязнений на поверхности, подготовленной для нанесения лакокрасочных материалов. 4.Перед нанесением лакокрасочные материалы должны быть доведены до рабочей вязкости и профильтрованы через сито. 5.Рабочую вязкость проверяют по ГОСТ 8420. 7.Краска может наносится при температуре воздуха от -30 °C до +40 °C и относительной влажности воздуха до 80 %.
10 | Контроль качества: | ГОСТ 9.402-2004. На каждом месте измерения площадью около 0,5 м² производится не менее трех измерений и рассчитывается среднее значение. Для решения вопроса о допустимости толщины покрытия применять «Правило 90 - 10»: 90 % измеренных толщин должно быть не более 200 мм и не меение 160 мм; 10 % измеренных толщин должны быть не ниже 90 % от толщины, указанной в технологической документации. Визуальный осмотр:покрытие не должно иметь пропусков, трещин, сколов, пузырей, кратеров, морщин и других дефектов влияющих на защитные свойства, а также непрокрашенных мест.
11 | Ведение документации: | 1.Выполнение контрольных операций и результаты контроля оформляются документально на всех стадиях работы по нанесению лакокрасочных материалов и записями в рабочем журнале. 2.Акты контроля и приемки оформляется на отдельные этапы работы, соответствующие подготовке поверхности под окраску и, как правило, нанесению каждого слоя системы покрытия. В акте отмечаются результаты технологического процесса нанесения лакокрасочных материалов и качества сформированных покрытий, включая: - марки и качество используемых материалов; - работоспособность оборудования, технологической оснастки и приборов контроля; - параметры технологического процесса; - качество подготовки поверхности под окраску и нанесения каждого слоя покрытия по основным показателям; - качество полностью сформированного покрытия по основным показателям. 3.Ведение рабочего журнала на ежедневной основе: с отмечанием в нем всех работ проведенных за день с указанием времени и даты.
12 | Требования к безопастности: | 1.При подготовке поверхности к окрашиванию необходимо соблюдать требования безопасности по ГОСТ9.402-80. - Рабочие, ведущие окрасочные работы, должны работать в спецодежде. Спецодежду, облитую растворителем или лакокрасочными материалами, следует немедленно заменить чистой. -Для предохранения органов дыхания от воздействия красочного тумана и паров растворителя рабочие должны пользоваться респираторами , а так же защитными очками. -Для защиты кожи рук необходимо применять резиновые перчатки -Тара, в которой находятся лакокрасочные материалы и растворители, должны иметь наклейки или бирки с точным наименованием и обозначением материалов. Тара должна быть исправной и иметь плотно закрывающиеся крышки. -Опилки, ветошь, обтирочные концы, тряпки, загрязненные лакокрасочными материалами и растворителями, следует складывать в металлические ящики и по окончании каждой смены выносить в специально отведенные места.
13 | Документация квалификации: | 1.Весь персонал должен обладать необходимыми знаниями по технологии производства окрасочных работ, технике безопасности и охране окружающей среды. 2.Весь персонал должен обладать необходимыми знаниями по технологии работе на высоте. Все документы должны быть предоставлены заказчику для проверки.
14 | Обьем работ: | Поверхность колон и связей имеет площадь - 431,05 м2. (Приложение №2)
15 | Цветовое решение : | RAL 7040 Марка краски КО-868. Расход краски / по норме произдителя 300гр на 1м2. при толщине 100 мкм.
16 | Оклейка металоконструкций около зданий и сооружений : | 150 м2
17 | Гарантийные обязательства: | На работы не менее 36 месяцев.
18 | Срок проведения работ | октябрь-ноябрь 2022 г
19 | Адрес выполнения работ | Россия 140205 М,О. г. Воскресенск ул.Кирова,д.3 стр.1. ООО "Волма-Воскресенск"
Приложение №1
Приложение №2