## ТЗ на огнеупорные материалы
ТЕХНИЧЕСКОЕ ЗАДАНИЕ на поставку огнеупорных изделий для ООО "ВОЛМА"
№ | Перечень основных данных и требований | Основные данные и требования
1 | 2 | 3
1 | Контактная информация
| Заказчик: | ООО "ВОЛМА"
| Ответственный по техническим вопросам: | Кузьмин Илья Владимирович, И.О. Главного механика +7 (969) 293-82-66 , kuzmin@volma.ru
| Интернет-Сайт: | www.volma.ru
| Почтовый адрес: | 400019, г. Волгоград, ул. Крепильная, 128
2 | Предмет тендера
| Наименование, марка, модель, артикул, производитель | В соответствии с Приложениями 1-3
Габаритные размеры
Материал изготовления, свойства материала
Производительность
Мощность двигателя
Плотность
И другие характеристики
Количество в натуральных (физических) единицах
Технические требования к совместимости поставляемого товара с уже имеющимся
| Назначение | Огнеупорный материал, установленный в топочной части оборудования
| Место планируемой установки, климатические условия | 1.Топка гипсоварочного котла №1 на участке гипсоварения; 2.Теплогенераторы №1, №3 на участке ГКЛ; 3.Теплогенератор №2 на участке ГКЛ;
| Режим работы оборудования | Круглосуточно, круглогодично
3 | Требования к качеству | Поставляемый товар должен быть новым (товаром, который не был в употреблении, в ремонте, не был восстановлен). Год выпуска 2021-2022 года. ГОСТ, ТУ и другие технические требования указаны в Приложениях 1-3. Требования к предоставлению сертификации: -сертификат соответствия на товар -паспорт на товар -в случае, если товар не подлежит сертификации, то при поставке товара должно быть предоставлено отказное письмо, свидетельствующее, что данный товар не включен в перечень товаров и услуг, подлежащих обязательной сертификации на территории РФ.
4 | Требования к поставщику
5 | Требования к обязательности осуществления монтажа и пусконаладочным работам, к обучению лиц, осуществляющих использование и обслуживание товара | Указывается при необходимости.
6 | Гарантийный срок | Гарантийный срок не менее 12 месяцев. В течение всего гарантийного срока Поставщик гарантирует устранение дефектов и недостатков, возникших в процессе эксплуатации объекта (в т.ч. скрытых, которые невозможно было выявить при приёмке). Устранение дефектов и недостатков поставщик осуществляет собственными силами и средствами, без взимания дополнительной платы.
7 | Срок поставки | до 15 декабря 2022 г.
8 | Место поставки | ООО ВОЛМА, 400019, г. Волгоград, ул. Крепильная, 128
9 | Форма и порядок оплаты | Безналичный расчет. Порядок оплаты предлагается Участникам тендера и является одним из критериев оценки. Предпочтительной является оплата по факту поставки товара. Датой выполнения Заказчиком обязательства по оплате считается дата списания денежных средств с расчетного счета Заказчика.
10 | Требования к цене | В цену товара должны быть включены все расходы Участника тендера по изготовлению, доставке, упаковке, маркировке, погрузке, транспортировке, разгрузке товаров, а также прочие расходы и налоги, уплаченные или подлежащие уплате в процессе исполнения договора – для поставки товаров.
11 | Приложения | 1. Приложение №1 Спецификация огнеупорных изделий 2. Приложение №2 Спецификация с расшифровкой по объектам 3. Приложение №3 Чертежи и визуализация огнеупорных изделий (на 2 листах)

## Приложение 1
Приложение 1
Спецификация огнеупорных изделий
№ п/п | Наименование | ГОСТ, тех.характеристики | Ед.изм. | Ко-во
1 | Горелочный камень ГНП-8 1500-1700С | ГОСТ 22422-77 Средняя плотность -2800-2900 кг/м3, массовая доля-85%, плотность на сжатие-35мПа, макс.Т-1700С | шт. | 2
2 | Кирпич МКС-72 №44 230х114х65х55 | ГОСТ 24704-94 Массовая доля AlO2-72%,FeO2 не более 1,5%, Пористость - 24%, Предел прочности - 30 мПа, Температура начала размягчения - 1500С Огнеупорность не ниже 1800С. | шт. | 567
3 | Кирпич МКС-72 №45 230х114х65х45 |  | шт. | 150
4 | Кирпич МКС-72 №5 230х114х65мм, вес 4,3 кг |  | шт. | 400
5 | Кирпич термостойкий красный (керамический полнотелый лицевой) 250х120х65, вес 3,5кг рабочая 110С, кратковременная 130С | ГОСТ 530-2007 Плотность-1,7-1,8 т/куб.м, Водопоглощение 9-11%, Теплопроводность- 0,4-0,7 Вт/мК, Огнеупорность-+1000С | шт. | 300
6 | Кирпич огнеупорный шамотный пятовый ША-69 250х230х124х236х53х105мм рабочая 850С, кратковременная 1110С | ГОСТ 390-96 Плотность-1,7-1,9 т/куб.м, Прочность на сжатие-15-23 Н/мм, Теплопроводность- 0,2-0,7 Вт/мК, Огнеупорность-+1600С | шт. | 50
7 | Кирпич огнеупорный шамотный ША-94 460х230х75 вес 16,7кг рабочая 850С, кратковременная 1110С | ГОСТ 390-96 Средняя плотность -2800-2900 кг/м3, массовая доля-85%, плотность на сжатие-35мПа, макс.Т-1700С | шт. | 6
8 | Кирпич огнеупорный шамотный ША-5 230х114х65мм, вес 4,3 кг рабочая 850С, кратковременная 1110 С | ГОСТ 390-96 Плотность-1,7-1,9 т/куб.м, Прочность на сжатие-15-23 Н/мм, Теплопроводность- 0,2-0,7 Вт/мК, Огнеупорность-+1600С | шт. | 3365
9 | Кирпич огнеупорный шамотный ША-25 250х124х65х55мм рабочая 850С, кратковременная 1100С |  | шт. | 1410
10 | Кирпич огнеупорный шамотный ША-44 230х114х65х55 рабочая 850С, кратковременная 1110С |  | шт. | 1285
11 | Мертель ММК-72 тонкий помол | ГОСТ 6137-2015 Содержание, % не менее Al2O3-72; Содержание оксида железа Fe2O3,не более 1,5; влажность, % не более 5; Огнеупорность не ниже 1750С порошок муллитокорундовый, фракция от 0-5мм. | кг | 1000
12 | Мертель МШ-39 | ГОСТ-6137-2015 Содержание,% не менее Аl2О3 не менее 39, Nа2СО3 0,12 - 0,18, Fе2О3, не более 2.5%, Изменение массы при прокаливании % 1.3 - 3 Влажность % не более 5 Огнеупорность не ниже 1690С | тн | 3

## Приложение 2 (по объектам)
Приложение 2
Спецификация с расшифровкой по объектам
Объект | Наименование | ГОСТ, тех.характеристики | Ед.изм. | Количество
1.Топка гипсоварочного котла №1 на участке гипсоварения | Кирпич огнеупорный шамотный ША-25 250х124х65х55мм рабочая 850С, кратковременная 1100С | ГОСТ 390-96 Плотность-1,7-1,9 т/куб.м, Прочность на сжатие-15-23 Н/мм, Теплопроводность- 0,2-0,7 Вт/мК, Огнеупорность-+1600С | шт | 1410
| Кирпич огнеупорный шамотный ША-44 230х114х65х55 рабочая 850С, кратковременная 1110С |  | шт | 1000
| Кирпич огнеупорный шамотный ША-5 230х114х65мм, вес 3,6 кг рабочая 850С, кратковременная 1110 С |  | шт | 2900
| Кирпич огнеупорный шамотный ША-94 460х230х75 вес 16,7кг рабочая 850С, кратковременная 1110С |  | шт | 6
| Кирпич огнеупорный шамотный пятовый ША-69 250х230х124х236х53х105мм рабочая 850С, кратковременная 1110С |  | шт | 50
| Кирпич термостойкий красный (керамический полнотелый лицевой) 250х120х65, вес 3,5кг рабочая 110С, кратковременная 130С | ГОСТ 530-2007 Плотность-1,7-1,8 т/куб.м, Водопоглощение 9-11%, Теплопроводность- 0,4-0,7 Вт/мК, Огнеупорность-+1000 | шт | 300
| Мертель МШ-39 | ГОСТ-6137-2015 Содержание,% не менее Аl2О3 не менее 39, Nа2СО3 0,12 - 0,18, Fе2О3, не более 2.5%, Изменение массы при прокаливании % 1.3 - 3 Влажность % не более 5 Огнеупорность не ниже 1690С | тн | 3
2.Теплогенераторы №1, №3 на участке ГКЛ; | Мертель ММК-72 тонкий помол | ГОСТ 6137-2015 Содержание, % не менее Al2O3-72; Содержание оксида железа Fe2O3,не более 1,5; влажность, % не более 5; Огнеупорность не ниже 1750С порошок муллитокорундовый, фракция от 0-5мм. | кг | 670
| Кирпич огнеупорный шамотный ША-44 230х114х65х55 рабочая 850С, кратковременная 1110С | ГОСТ 390-96 Плотность-1,7-1,9 т/куб.м, Прочность на сжатие-15-23 Н/мм, Теплопроводность- 0,2-0,7 Вт/мК, Огнеупорность-+1600С | шт | 285
| Кирпич огнеупорный шамотный ША-5 230х114х65мм, вес 4,3 кг рабочая 850С, кратковременная 1110 С |  | шт | 465
| Горелочный камень ГНП-8 1500-1700С | ГОСТ 22422-77 Средняя плотность -2800-2900 кг/м3, массовая доля-85%, плотность на сжатие-35мПа, макс.Т-1700С | шт | 1
3.Теплогенератор №2 на участке ГКЛ; | Кирпич МКС-72 №44 230х114х65х55 | ГОСТ 24704-94 Массовая доля AlO2-72%,FeO2 не более 1,5%, Пористость - 24%, Предел прочности - 30 мПа, Температура начала размягчения - 1500С Огнеупорность не ниже 1800С. | шт | 567
| Кирпич МКС-72 №45 230х114х65х45 |  | шт | 150
| Кирпич МКС-72 №5 230х114х65мм, вес 4,3 кг |  | шт | 400
| Мертель ММК-72 тонкий помол | ГОСТ 6137-2015 Содержание, % не менее Al2O3-72; Содержание оксида железа Fe2O3,не более 1,5; влажность, % не более 5; Огнеупорность не ниже 1750С порошок муллитокорундовый, фракция от 0-5мм. | кг | 330
| Горелочный камень ГНП-8 1500-1700С | ГОСТ 22422-77 Средняя плотность -2800-2900 кг/м3, массовая доля-85%, плотность на сжатие-35мПа, макс.Т-1700С | шт | 1
4. Котел СМА-158 №4 на участке гипсоварения | Кирпич огнеупорный шамотный ША-25 250х124х65х55мм рабочая 850С, кратковременная 1100С | ГОСТ 390-96 Плотность-1,7-1,9 т/куб.м, Прочность на сжатие-15-23 Н/мм, Теплопроводность- 0,2-0,7 Вт/мК, Огнеупорность-+1600С | шт
| Кирпич огнеупорный шамотный ША-44 230х114х65х55 рабочая 850С, кратковременная 1110С |  | шт
| Кирпич огнеупорный шамотный ША-5 230х114х65мм, вес 4,3 кг рабочая 850С, кратковременная 1110 С |  | шт
| Кирпич огнеупорный шамотный ША-94 460х230х75 вес 16,7кг рабочая 850С, кратковременная 1110С | ГОСТ 390-96 Средняя плотность -2800-2900 кг/м3, массовая доля-85%, плотность на сжатие-35мПа, макс.Т-1700С | шт
| Кирпич термостойкий красный (керамический полнотелый лицевой) 250х120х65, вес 3,5кг рабочая 110С, кратковременная 130С | ГОСТ 530-2007 Плотность-1,7-1,8 т/куб.м, Водопоглощение 9-11%, Теплопроводность- 0,4-0,7 Вт/мК, Огнеупорность-+1000 | шт
| Мертель МШ-39 | ГОСТ-6137-2015 Содержание,% не менее Аl2О3 не менее 39, Nа2СО3 0,12 - 0,18, Fе2О3, не более 2.5%, Изменение массы при прокаливании % 1.3 - 3 Влажность % не более 5 Огнеупорность не ниже 1690С | тн

## Приложение 3 (чертежи, визуализ
| Приложение 3 |  |  |  |  | Приложение 3
Чертежи и визуализация огнеупорных изделий | лист 1 |  |  |  |  | лист 2
|  | Кирпич Ша-25 | Кирпич Ша-69 | Кирпич Ша-44
|  | Кирпич ША-45 | Кирпич №-5 |  | Кирпич №-44
Кирпич №-45